## ВВОД данных и р-т
КОНЕЧНЫЙ ШЛАК
| CaO | 40 |  |  | ввод данных
| SiO2 | 32.80705
| Al2O3 | 10
| MgO | 8.560478
| CaO/SiO2 | 1.21925 |  |  | результаты вычислений
| (CaO+MgO)/SiO2 | 1.480184
| (CaO+MgO)/(SiO2+Al2O3) | 1.134404
| вязкость при т-ре 1350 | 1425.219
| вязкость при т-ре 1400 | 12.15365
| вязкость при т-ре 1450 | 2.360807
| вязкость при т-ре 1500 | 1.343711
| вязкость при т-ре 1550 | 1.10695
| тем-ра при вяз-сти 25 пуаз | 1388.116
| тем-ра при вяз-сти 7 пуаз | 1411.693
| Градиент вяз-сти 25-7 пуаз | 0.7634312
| Градиент вяз-сти 1400-1500 С | 10.80994
ПЕРВИЧНЫЙ ШЛАК
1 | Температура на входе в зону когезии, град.С | 1180 |  | 1
2 | FeO в шлаке при входе в зону когезии, % | 9 |  | 2
3 | Температура на выходе из зоны когезии, град.С | 1300 |  | 3
4 | FeO в шлаке при выходе из зоны когезии, % | 4 |  | 4
5 | Основность первичного шлака, доли ед. | 1.2 |  | 5
6 | Вязкость с поправкой на FeO и Т на входе в зону когезии, пуаз | 49.28435 |  | 6
7 | Вязкость с поправкой на FeO и Т на выходе из зоны когезии, пуаз | 9.874754 |  | 7
8 | Вязкость с поправкой на основность на входе в зону когезии, пуаз | 88.48435 |  | 8
9 | Вязкость с поправкой на основность на выходе из зоны когезии, пуаз | 10.67475 |  | 9
10 | Коэффициент политермы A | 3.015056 |  | 10
11 | Коэффициент политермы B | -0.002309932 |  | 11
12 | вязкость при т-ре входа в зону когезии (ячейка С22) | 88.48435 |  | 12
13 | вязкость при т-ре 1200 | 56.28606 | 1200 | 13
14 | вязкость при т-ре 1250 | 21.96115 | 1250 | 14
15 | вязкость при т-ре 1275 | 14.94882 | 1275 | 15
16 | вязкость при т-ре 1300 | 10.67475 | 1300 | 16
17 | темп-ра кристаллизации (плавления) шлака при вяз-сти 25 пуаз, град.С | 1242.274 |  | 17

## Влияние основности (hidden)
Результаты проверки алгоритмов расчета шлака
Дата: | 2017-11-25 17:30
| ВЛИЯНИЕ ОСНОВАНОСТИ в диапазоне от 0,8 до1,2 при | [5 empty] | Al2O3= | 11.014 | MgO= | 11.602
CaO+SiO2 = | 72.665 | 72.665 | 72.665 | 72.665 | 72.665 | 72.665 | 72.665 | 72.665 | 72.665 | 72.665
CaO/SiO2 = | 1.009 | 0.8 | 0.85 | 0.9 | 0.95 | 1 | 1.05 | 1.1 | 1.15 | 1.2
Влияние CaO/SiO2 (при условии CaO+SiO2=const)
| база | 0.8 | 0.85 | 0.9 | 0.95 | 1 | 1.05 | 1.1 | 1.15 | 1.2
CaO | 36.49526 | 32.29556 | 33.38662 | 34.42026 | 35.4009 | 36.3325 | 37.21866 | 38.06262 | 38.86733 | 39.63545
SiO2 | 36.16974 | 40.36944 | 39.27838 | 38.24474 | 37.2641 | 36.3325 | 35.44634 | 34.60238 | 33.79767 | 33.02955
Al2O3 | 11.014 | 11.014 | 11.014 | 11.014 | 11.014 | 11.014 | 11.014 | 11.014 | 11.014 | 11.014
MgO | 11.602 | 11.602 | 11.602 | 11.602 | 11.602 | 11.602 | 11.602 | 11.602 | 11.602 | 11.602
TiO2 | 1.147 | 1.147 | 1.147 | 1.147 | 1.147 | 1.147 | 1.147 | 1.147 | 1.147 | 1.147
CaO/SiO2 | 1.009 | 0.8 | 0.85 | 0.9 | 0.95 | 1 | 1.05 | 1.1 | 1.15 | 1.2
(CaO+MgO)/SiO2 | 1.329765 | 1.087396 | 1.145379 | 1.203362 | 1.261345 | 1.319328 | 1.377312 | 1.435295 | 1.493278 | 1.551261
(CaO+MgO)/(SiO2+Al2O3) | 1.019361 | 0.8543132 | 0.8945415 | 0.9342965 | 0.9735863 | 1.012419 | 1.050803 | 1.088745 | 1.126254 | 1.163336
Результаты
вязкость при т-ре 1350 | 20.8177 | 36.23988 | 30.7486 | 25.44279 | 22.84376 | 21.17927 | 18.55922 | 15.86363 | 21.63572 | 132.7772
вязкость при т-ре 1400 | 7.448938 | 9.800654 | 9.693055 | 9.196001 | 8.511478 | 7.627846 | 6.61805 | 5.937831 | 6.723936 | 11.09233
вязкость при т-ре 1450 | 3.774488 | 4.267679 | 4.508633 | 4.577254 | 4.330515 | 3.865841 | 3.396207 | 3.151975 | 3.258468 | 3.268668
вязкость при т-ре 1500 | 2.407521 | 2.515621 | 2.714226 | 2.837163 | 2.726955 | 2.459317 | 2.205675 | 2.095672 | 2.079688 | 1.791342
вязкость при т-ре 1550 | 1.788111 | 1.797673 | 1.946806 | 2.043993 | 1.987004 | 1.820076 | 1.66826 | 1.610959 | 1.574401 | 1.332346
тем-ра при вяз-сти 25 пуаз | 1342.916 | 1362.05 | 1357.582 | 1350.72 | 1346.252 | 1343.505 | 1338.848 | 1332.662 | 1345.197 | 1379.477
тем-ра при вяз-сти 7 пуаз | 1403.804 | 1417.609 | 1418.819 | 1417.38 | 1412.625 | 1405.304 | 1396.64 | 1389.943 | 1397.816 | 1414.978
Градиент вяз-сти 25-7 пуаз | 0.2956245 | 0.3239826 | 0.2939407 | 0.2700304 | 0.2711921 | 0.2912656 | 0.311462 | 0.314236 | 0.3420853 | 0.507023
Градиент вяз-сти 1400-1500 С | 5.041416 | 7.285033 | 6.978829 | 6.358838 | 5.784524 | 5.16853 | 4.412376 | 3.842159 | 4.644249 | 9.300988
ВЛИЯНИЕ ОСНОВАНОСТИ в диапазоне от 0,8 до1,2 при | [5 empty] | Al2O3= | 7 | MgO= | 10
CaO+SiO2+Al2O3+TiO2= | 96.428 | 100 | 100 | 100 | 100 | 100 | 100 | 100 | 100 | 100
CaO+SiO2 = | 72.665 | 81.853 | 81.853 | 81.853 | 81.853 | 81.853 | 81.853 | 81.853 | 81.853 | 81.853
CaO/SiO2 = | 1.009 | 0.8 | 0.85 | 0.9 | 0.95 | 1 | 1.05 | 1.1 | 1.15 | 1.2
база
| 1.009 | 0.8 | 0.85 | 0.9 | 0.95 | 1 | 1.05 | 1.1 | 1.15 | 1.2
CaO | 36.49526 | 36.37911 | 37.60814 | 38.77247 | 39.8771 | 40.9265 | 41.92471 | 42.87538 | 43.78184 | 44.64709
SiO2 | 36.16974 | 45.47389 | 44.24486 | 43.08053 | 41.9759 | 40.9265 | 39.92829 | 38.97762 | 38.07116 | 37.20591
Al2O3 | 11.014 | 7 | 7 | 7 | 7 | 7 | 7 | 7 | 7 | 7
MgO | 11.602 | 10 | 10 | 10 | 10 | 10 | 10 | 10 | 10 | 10
TiO2 | 1.147 | 1.147 | 1.147 | 1.147 | 1.147 | 1.147 | 1.147 | 1.147 | 1.147 | 1.147
CaO/SiO2 | 1.009 | 0.8 | 0.85 | 0.9 | 0.95 | 1 | 1.05 | 1.1 | 1.15 | 1.2
(CaO+MgO)/SiO2 | 1.329765 | 1.019906 | 1.076015 | 1.132123 | 1.188232 | 1.24434 | 1.300449 | 1.356557 | 1.412666 | 1.468775
(CaO+MgO)/(SiO2+Al2O3) | 1.019361 | 0.8838512 | 0.9290323 | 0.973881 | 1.018401 | 1.062596 | 1.106469 | 1.150024 | 1.193265 | 1.236194
Результаты
вязкость при т-ре 1350 | 20.8177 | 23.32547 | 27.93139 | 27.41548 | 25.88638 | 24.98752 | 25.34359 | 27.8711 | 34.76658 | 52.65857
вязкость при т-ре 1400 | 7.448938 | 9.200001 | 9.808281 | 9.61904 | 9.040899 | 8.271427 | 7.475173 | 6.961338 | 7.361921 | 9.809518
вязкость при т-ре 1450 | 3.774488 | 4.77634 | 4.785642 | 4.700558 | 4.43669 | 4.002916 | 3.49664 | 3.100186 | 3.074198 | 3.725941
вязкость при т-ре 1500 | 2.407521 | 3.009523 | 2.925758 | 2.880954 | 2.740682 | 2.485709 | 2.179273 | 1.934355 | 1.880948 | 2.133335
вязкость при т-ре 1550 | 1.788111 | 2.173475 | 2.087863 | 2.061468 | 1.978312 | 1.818053 | 1.62379 | 1.46921 | 1.426765 | 1.547225
тем-ра при вяз-сти 25 пуаз | 1342.916 | 1346.89 | 1354.488 | 1353.715 | 1351.378 | 1349.981 | 1350.446 | 1353.079 | 1358.478 | 1368.872
тем-ра при вяз-сти 7 пуаз | 1403.804 | 1418.768 | 1421.184 | 1419.893 | 1415.815 | 1409.776 | 1403.499 | 1399.736 | 1402.223 | 1414.496
Градиент вяз-сти 25-7 пуаз | 0.2956245 | 0.2504251 | 0.2698791 | 0.2719927 | 0.2793449 | 0.3010293 | 0.3392837 | 0.3857975 | 0.4114718 | 0.3945214
Градиент вяз-сти 1400-1500 С | 5.041416 | 6.190478 | 6.882523 | 6.738094 | 6.300217 | 5.785718 | 5.2959 | 5.026983 | 5.480973 | 7.676184

## Влияние MgO (hidden)
ВЛИЯНИЕ MgO в диапазоне 5-20% при CaO/SiO2 от 0,8 до 1,2
Влияние MgO при условии CaO/SiO2 = 0,8 и Al2O3=12%
CaO+SiO2+Al2O3+TiO2= | 100 | 100 | 100 | 100 | 100 | 100 | 100 | 100 | 100 | 100 | 100 | 100 | 100 | 100 | 100 | 100 | 100
CaO/SiO2 | 1 | 0.8 | 0.8 | 0.8 | 0.8 | 0.8 | 0.8 | 0.8 | 0.8 | 0.8 | 0.8 | 0.8 | 0.8 | 0.8 | 0.8 | 0.8 | 0.8
база
MgO | 10 | 5 | 6 | 7 | 8 | 9 | 10 | 11 | 12 | 13 | 14 | 15 | 16 | 17 | 18 | 19 | 20
CaO | 38.4265 | 36.37911 | 35.93467 | 35.49022 | 35.04578 | 34.60133 | 34.15689 | 33.71244 | 33.268 | 32.82356 | 32.37911 | 31.93467 | 31.49022 | 31.04578 | 30.60133 | 30.15689 | 29.71244
SiO2 | 38.4265 | 45.47389 | 44.91833 | 44.36278 | 43.80722 | 43.25167 | 42.69611 | 42.14056 | 41.585 | 41.02944 | 40.47389 | 39.91833 | 39.36278 | 38.80722 | 38.25167 | 37.69611 | 37.14056
Al2O3 | 12 | 12 | 12 | 12 | 12 | 12 | 12 | 12 | 12 | 12 | 12 | 12 | 12 | 12 | 12 | 12 | 12
MgO | 10 | 5 | 6 | 7 | 8 | 9 | 10 | 11 | 12 | 13 | 14 | 15 | 16 | 17 | 18 | 19 | 20
TiO2 | 1.147 | 1.147 | 1.147 | 1.147 | 1.147 | 1.147 | 1.147 | 1.147 | 1.147 | 1.147 | 1.147 | 1.147 | 1.147 | 1.147 | 1.147 | 1.147 | 1.147
CaO/SiO2 | 1 | 0.8 | 0.8 | 0.8 | 0.8 | 0.8 | 0.8 | 0.8 | 0.8 | 0.8 | 0.8 | 0.8 | 0.8 | 0.8 | 0.8 | 0.8 | 0.8
(CaO+MgO)/SiO2 | 1.260237 | 0.9099532 | 0.9335757 | 0.9577899 | 0.9826183 | 1.008084 | 1.034213 | 1.061031 | 1.088566 | 1.116846 | 1.145902 | 1.175767 | 1.206475 | 1.238063 | 1.270568 | 1.304031 | 1.338495
(CaO+MgO)/(SiO2+Al2O3) | 0.9603383 | 0.7199637 | 0.7367515 | 0.7538703 | 0.7713299 | 0.7891406 | 0.8073131 | 0.8258586 | 0.8447887 | 0.8641153 | 0.8838512 | 0.9040095 | 0.9246039 | 0.9456486 | 0.9671586 | 0.9891496 | 1.011638
Результаты
вязкость при т-ре 1350 | 16.58988 | 16.02254 | 17.24029 | 18.7869 | 20.69667 | 22.96782 | 25.52621 | 28.18984 | 30.6657 | 32.6148 | 33.77752 | 34.08422 | 33.66978 | 32.79374 | 31.73912 | 30.75242 | 30.03856
вязкость при т-ре 1400 | 7.799953 | 11.00001 | 10.736 | 10.508 | 10.312 | 10.144 | 9.999997 | 9.875998 | 9.768 | 9.672002 | 9.584005 | 9.500008 | 9.416011 | 9.328014 | 9.232016 | 9.124019 | 9.00002
вязкость при т-ре 1450 | 4.491628 | 7.946946 | 7.233687 | 6.594313 | 6.030461 | 5.544228 | 5.137345 | 4.810136 | 4.560447 | 4.382841 | 4.26836 | 4.204934 | 4.178308 | 4.173133 | 4.173866 | 4.165291 | 4.132602
вязкость при т-ре 1500 | 2.999959 | 5.99999 | 5.204792 | 4.538394 | 3.989595 | 3.547196 | 3.199997 | 2.936798 | 2.746399 | 2.617599 | 2.5392 | 2.5 | 2.4888 | 2.4944 | 2.505599 | 2.511199 | 2.499999
вязкость при т-ре 1550 | 2.233179 | 4.705961 | 3.955743 | 3.363396 | 2.902422 | 2.549783 | 2.285754 | 2.093644 | 1.959415 | 1.871256 | 1.819114 | 1.794213 | 1.788582 | 1.794631 | 1.804843 | 1.811585 | 1.807084
тем-ра при вяз-сти 25 пуаз | 1328.223 | 1298.955 | 1316.287 | 1328.947 | 1338.426 | 1345.583 | 1350.945 | 1354.857 | 1357.563 | 1359.251 | 1360.087 | 1360.227 | 1359.83 | 1359.061 | 1358.094 | 1357.118 | 1356.343
тем-ра при вяз-сти 7 пуаз | 1408.647 | 1471.677 | 1454.599 | 1442.942 | 1434.746 | 1428.878 | 1424.645 | 1421.597 | 1419.428 | 1417.917 | 1416.894 | 1416.217 | 1415.76 | 1415.408 | 1415.048 | 1414.575 | 1413.888
Градиент вяз-сти 25-7 пуаз | 0.2238138 | 0.1042137 | 0.1301403 | 0.1579014 | 0.1868777 | 0.2160975 | 0.2442311 | 0.2697027 | 0.2909555 | 0.3068233 | 0.3168642 | 0.3214901 | 0.3218333 | 0.3194522 | 0.316043 | 0.3132764 | 0.3127966
Градиент вяз-сти 1400-1500 С | 4.799994 | 5.000018 | 5.531211 | 5.969606 | 6.322403 | 6.5968 | 6.8 | 6.9392 | 7.021601 | 7.054403 | 7.044805 | 7.000008 | 6.927211 | 6.833614 | 6.726417 | 6.612819 | 6.500021
ВЛИЯНИЕ MgO в диапазоне 5-20% при CaO/SiO2 от 0,8 до 1,2
Влияние MgO при условии CaO/SiO2 = 1,0 и Al2O3=12%
CaO+SiO2+Al2O3+TiO2= | 100 | 100 | 100 | 100 | 100 | 100 | 100 | 100 | 100 | 100 | 100 | 100 | 100 | 100 | 100 | 100 | 100
CaO/SiO2 | 1 | 1 | 1 | 1 | 1 | 1 | 1 | 1 | 1 | 1 | 1 | 1 | 1 | 1 | 1 | 1 | 1
база
MgO | 10 | 5 | 6 | 7 | 8 | 9 | 10 | 11 | 12 | 13 | 14 | 15 | 16 | 17 | 18 | 19 | 20
CaO | 38.4265 | 40.9265 | 40.4265 | 39.9265 | 39.4265 | 38.9265 | 38.4265 | 37.9265 | 37.4265 | 36.9265 | 36.4265 | 35.9265 | 35.4265 | 34.9265 | 34.4265 | 33.9265 | 33.4265
SiO2 | 38.4265 | 40.9265 | 40.4265 | 39.9265 | 39.4265 | 38.9265 | 38.4265 | 37.9265 | 37.4265 | 36.9265 | 36.4265 | 35.9265 | 35.4265 | 34.9265 | 34.4265 | 33.9265 | 33.4265
Al2O3 | 12 | 12 | 12 | 12 | 12 | 12 | 12 | 12 | 12 | 12 | 12 | 12 | 12 | 12 | 12 | 12 | 12
MgO | 10 | 5 | 6 | 7 | 8 | 9 | 10 | 11 | 12 | 13 | 14 | 15 | 16 | 17 | 18 | 19 | 20
TiO2 | 1.147 | 1.147 | 1.147 | 1.147 | 1.147 | 1.147 | 1.147 | 1.147 | 1.147 | 1.147 | 1.147 | 1.147 | 1.147 | 1.147 | 1.147 | 1.147 | 1.147
CaO/SiO2 | 1 | 1 | 1 | 1 | 1 | 1 | 1 | 1 | 1 | 1 | 1 | 1 | 1 | 1 | 1 | 1 | 1
(CaO+MgO)/SiO2 | 1.260237 | 1.12217 | 1.148417 | 1.175322 | 1.202909 | 1.231205 | 1.260237 | 1.290035 | 1.320628 | 1.352051 | 1.384336 | 1.417519 | 1.451639 | 1.486736 | 1.522853 | 1.560034 | 1.598328
(CaO+MgO)/(SiO2+Al2O3) | 0.9603383 | 0.8677411 | 0.8855541 | 0.9037101 | 0.9222191 | 0.9410916 | 0.9603383 | 0.9799706 | 1 | 1.020439 | 1.0413 | 1.062596 | 1.084341 | 1.10655 | 1.129237 | 1.152417 | 1.176109
Результаты
вязкость при т-ре 1350 | 16.58975 | 9.395307 | 10.40463 | 11.6426 | 13.12404 | 14.81378 | 16.58975 | 18.23058 | 19.47232 | 20.13112 | 20.20161 | 19.84457 | 19.2933 | 18.77243 | 18.47911 | 18.62739 | 19.57841
вязкость при т-ре 1400 | 7.799953 | 8.000131 | 7.96325 | 7.925595 | 7.886362 | 7.844749 | 7.799953 | 7.751171 | 7.697601 | 7.638439 | 7.572884 | 7.500132 | 7.419381 | 7.329828 | 7.23067 | 7.121104 | 7.000329
вязкость при т-ре 1450 | 4.491628 | 6.891169 | 6.283667 | 5.730341 | 5.241369 | 4.826183 | 4.491628 | 4.239931 | 4.067123 | 3.962669 | 3.91056 | 3.891397 | 3.884532 | 3.869477 | 3.826249 | 3.7346 | 3.571914
вязкость при т-ре 1500 | 2.999959 | 5.999829 | 5.094264 | 4.359094 | 3.77672 | 3.329541 | 2.999959 | 2.770373 | 2.623183 | 2.540791 | 2.505595 | 2.499998 | 2.506397 | 2.507195 | 2.484791 | 2.421586 | 2.299979
вязкость при т-ре 1550 | 2.233179 | 5.275959 | 4.230134 | 3.461162 | 2.903637 | 2.507186 | 2.233179 | 2.051946 | 1.940465 | 1.880411 | 1.856488 | 1.855034 | 1.862956 | 1.867092 | 1.854051 | 1.810566 | 1.724449
тем-ра при вяз-сти 25 пуаз | 1328.223 | 1106.614 | 1218.877 | 1270.468 | 1299.329 | 1317.018 | 1328.223 | 1335.207 | 1339.221 | 1341.063 | 1341.333 | 1340.552 | 1339.238 | 1337.948 | 1337.3 | 1337.977 | 1340.693
тем-ра при вяз-сти 7 пуаз | 1408.647 | 1444.571 | 1426.459 | 1418.153 | 1413.488 | 1410.577 | 1408.647 | 1407.315 | 1406.358 | 1405.629 | 1405.014 | 1404.423 | 1403.778 | 1403.024 | 1402.128 | 1401.101 | 1400.003
Градиент вяз-сти 25-7 пуаз | 0.2238138 | 0.05326125 | 0.08671278 | 0.1218809 | 0.1576744 | 0.1923912 | 0.2238138 | 0.2496254 | 0.2681054 | 0.278786 | 0.2826569 | 0.2818195 | 0.2788965 | 0.2765989 | 0.2776548 | 0.285154 | 0.3034899
Градиент вяз-сти 1400-1500 С | 4.799994 | 2.000302 | 2.868986 | 3.566501 | 4.109642 | 4.515208 | 4.799994 | 4.980798 | 5.074417 | 5.097648 | 5.067288 | 5.000134 | 4.912983 | 4.822632 | 4.745878 | 4.699518 | 4.700349
ВЛИЯНИЕ MgO в диапазоне 5-20% при CaO/SiO2 от 0,8 до 1,2
Влияние MgO при условии CaO/SiO2 = 1,2 и Al2O3=12%
CaO+SiO2+Al2O3+TiO2= | 100 | 100 | 100 | 100 | 100 | 100 | 100 | 100 | 100 | 100 | 100 | 100 | 100 | 100 | 100 | 100 | 100
CaO/SiO2 | 1 | 1.2 | 1.2 | 1.2 | 1.2 | 1.2 | 1.2 | 1.2 | 1.2 | 1.2 | 1.2 | 1.2 | 1.2 | 1.2 | 1.2 | 1.2 | 1.2
база
MgO | 10 | 5 | 6 | 7 | 8 | 9 | 10 | 11 | 12 | 13 | 14 | 15 | 16 | 17 | 18 | 19 | 20
CaO | 38.4265 | 44.64709 | 44.10164 | 43.55618 | 43.01073 | 42.46527 | 41.91982 | 41.37436 | 40.82891 | 40.28345 | 39.738 | 39.19255 | 38.64709 | 38.10164 | 37.55618 | 37.01073 | 36.46527
SiO2 | 38.4265 | 37.20591 | 36.75136 | 36.29682 | 35.84227 | 35.38773 | 34.93318 | 34.47864 | 34.02409 | 33.56955 | 33.115 | 32.66045 | 32.20591 | 31.75136 | 31.29682 | 30.84227 | 30.38773
Al2O3 | 12 | 12 | 12 | 12 | 12 | 12 | 12 | 12 | 12 | 12 | 12 | 12 | 12 | 12 | 12 | 12 | 12
MgO | 10 | 5 | 6 | 7 | 8 | 9 | 10 | 11 | 12 | 13 | 14 | 15 | 16 | 17 | 18 | 19 | 20
TiO2 | 1.147 | 1.147 | 1.147 | 1.147 | 1.147 | 1.147 | 1.147 | 1.147 | 1.147 | 1.147 | 1.147 | 1.147 | 1.147 | 1.147 | 1.147 | 1.147 | 1.147
CaO/SiO2 | 1 | 1.2 | 1.2 | 1.2 | 1.2 | 1.2 | 1.2 | 1.2 | 1.2 | 1.2 | 1.2 | 1.2 | 1.2 | 1.2 | 1.2 | 1.2 | 1.2
(CaO+MgO)/SiO2 | 1.260237 | 1.334387 | 1.363259 | 1.392854 | 1.4232 | 1.454325 | 1.486261 | 1.519038 | 1.552691 | 1.587256 | 1.622769 | 1.659271 | 1.696803 | 1.73541 | 1.775138 | 1.816038 | 1.85816
(CaO+MgO)/(SiO2+Al2O3) | 0.9603383 | 1.008966 | 1.027697 | 1.046781 | 1.066227 | 1.086046 | 1.10625 | 1.126848 | 1.147853 | 1.169278 | 1.191134 | 1.213435 | 1.236194 | 1.259427 | 1.283147 | 1.307371 | 1.332114
Результаты
вязкость при т-ре 1350 | 16.58975 | 17.47623 | 26.03548 | 37.31298 | 51.5734 | 68.43492 | 86.48416 | 103.3774 | 116.7498 | 125.4621 | 130.1699 | 132.8598 | 136.0082 | 142.1168 | 153.8639 | 174.8485 | 211.1708
вязкость при т-ре 1400 | 7.799953 | 7.999968 | 8.951984 | 9.695995 | 10.264 | 10.688 | 11 | 11.232 | 11.41599 | 11.58399 | 11.76798 | 11.99997 | 12.31196 | 12.73595 | 13.30394 | 14.04793 | 14.99992
вязкость при т-ре 1450 | 4.491628 | 4.533365 | 4.366496 | 4.161442 | 3.956024 | 3.774173 | 3.62998 | 3.530035 | 3.475167 | 3.462036 | 3.484655 | 3.535702 | 3.607411 | 3.691924 | 3.781106 | 3.865937 | 3.93561
вязкость при т-ре 1500 | 2.999959 | 3.000042 | 2.694434 | 2.447226 | 2.25282 | 2.105615 | 2.00001 | 1.930407 | 1.891204 | 1.876802 | 1.881601 | 1.900001 | 1.926401 | 1.955201 | 1.980802 | 1.997603 | 2.000005
вязкость при т-ре 1550 | 2.233179 | 2.222316 | 1.947487 | 1.753698 | 1.615517 | 1.518075 | 1.451609 | 1.409148 | 1.385373 | 1.375979 | 1.37724 | 1.385709 | 1.398027 | 1.410845 | 1.420849 | 1.424873 | 1.420035
тем-ра при вяз-сти 25 пуаз | 1328.223 | 1331.519 | 1351.579 | 1362.588 | 1369.264 | 1373.518 | 1376.276 | 1378.055 | 1379.183 | 1379.899 | 1380.405 | 1380.881 | 1381.49 | 1382.37 | 1383.617 | 1385.274 | 1387.319
тем-ра при вяз-сти 7 пуаз | 1408.647 | 1410.402 | 1414.998 | 1416.619 | 1417.047 | 1417.002 | 1416.829 | 1416.704 | 1416.726 | 1416.944 | 1417.385 | 1418.063 | 1418.976 | 1420.108 | 1421.419 | 1422.835 | 1424.252
Градиент вяз-сти 25-7 пуаз | 0.2238138 | 0.2281861 | 0.2838245 | 0.3331453 | 0.3767056 | 0.4139364 | 0.4438634 | 0.4657223 | 0.4794505 | 0.485906 | 0.4867516 | 0.4841087 | 0.4801766 | 0.476963 | 0.4761714 | 0.4792205 | 0.4873661
Градиент вяз-сти 1400-1500 С | 4.799994 | 4.999926 | 6.25755 | 7.248769 | 8.011182 | 8.58239 | 8.999994 | 9.301594 | 9.524791 | 9.707185 | 9.886377 | 10.09997 | 10.38556 | 10.78074 | 11.32313 | 12.05032 | 12.99991

## Влияние Al2O3 (hidden)
Самый новый вариант
| ВЛИЯНИЕ Al2O3 в диапазоне 5-15% при CaO/SiO2 от 0,8 до 1,2 | [9 empty] | ВВОД данных
Влияние Al2O3 при условии CaO/SiO2 = 0,8 и MgO=10%
CaO+SiO2+Al2O3+TiO2= | 100 | 100 | 100 | 100 | 100 | 100 | 100 | 100 | 100 | 100 | 100 | 100
CaO/SiO2 | 1 | 0.8 | 0.8 | 0.8 | 0.8 | 0.8 | 0.8 | 0.8 | 0.8 | 0.8 | 0.8 | 0.8
база
Al2O3 | 10 | 5 | 6 | 7 | 8 | 9 | 10 | 11 | 12 | 13 | 14 | 15
CaO | 38.4265 | 37.268 | 36.82356 | 36.37911 | 35.93467 | 35.49022 | 35.04578 | 34.60133 | 34.15689 | 33.71244 | 33.268 | 32.82356
SiO2 | 38.4265 | 46.585 | 46.02944 | 45.47389 | 44.91833 | 44.36278 | 43.80722 | 43.25167 | 42.69611 | 42.14056 | 41.585 | 41.02944
Al2O3 | 12 | 5 | 6 | 7 | 8 | 9 | 10 | 11 | 12 | 13 | 14 | 15
MgO | 10 | 10 | 10 | 10 | 10 | 10 | 10 | 10 | 10 | 10 | 10 | 10
TiO2 | 1.147 | 1.147 | 1.147 | 1.147 | 1.147 | 1.147 | 1.147 | 1.147 | 1.147 | 1.147 | 1.147 | 1.147
CaO/SiO2 | 1 | 0.8 | 0.8 | 0.8 | 0.8 | 0.8 | 0.8 | 0.8 | 0.8 | 0.8 | 0.8 | 0.8
(CaO+MgO)/SiO2 | 1.260237 | 1.014661 | 1.017252 | 1.019906 | 1.022626 | 1.025414 | 1.028273 | 1.031205 | 1.034213 | 1.037301 | 1.040471 | 1.043727
(CaO+MgO)/(SiO2+Al2O3) | 0.9603383 | 0.9163129 | 0.8999434 | 0.8838512 | 0.8680294 | 0.852471 | 0.8371697 | 0.8221191 | 0.8073131 | 0.7927458 | 0.7784114 | 0.7643045
Результаты
вязкость при т-ре 1350 | 16.58975 | 15.36067 | 19.04312 | 23.32547 | 27.52029 | 30.36829 | 30.77891 | 28.80976 | 25.52622 | 22.02135 | 18.8837 | 16.27693
вязкость при т-ре 1400 | 7.799953 | 8.6 | 8.920001 | 9.200001 | 9.440002 | 9.640001 | 9.800001 | 9.92 | 9.999999 | 10.04 | 10.04 | 9.999994
вязкость при т-ре 1450 | 4.491628 | 5.445972 | 5.078837 | 4.77634 | 4.573804 | 4.500505 | 4.572877 | 4.790445 | 5.137346 | 5.588206 | 6.114556 | 6.689185
вязкость при т-ре 1500 | 2.999959 | 3.800002 | 3.342858 | 3.009523 | 2.799999 | 2.714284 | 2.752379 | 2.914283 | 3.199997 | 3.609521 | 4.142855 | 4.799998
вязкость при т-ре 1550 | 2.233179 | 2.862053 | 2.45032 | 2.173475 | 2.008295 | 1.940323 | 1.962729 | 2.07569 | 2.285754 | 2.605228 | 3.051988 | 3.649877
тем-ра при вяз-сти 25 пуаз | 1328.223 | 1315.63 | 1335.155 | 1346.89 | 1353.772 | 1357.16 | 1357.702 | 1355.65 | 1350.945 | 1343.14 | 1331.162 | 1312.724
тем-ра при вяз-сти 7 пуаз | 1408.647 | 1421.066 | 1419.726 | 1418.768 | 1418.34 | 1418.58 | 1419.622 | 1421.593 | 1424.645 | 1429.01 | 1435.122 | 1443.847
Градиент вяз-сти 25-7 пуаз | 0.2238138 | 0.1707201 | 0.2128408 | 0.2504251 | 0.2787777 | 0.2930679 | 0.2906993 | 0.2729603 | 0.2442311 | 0.209617 | 0.1731442 | 0.1372753
Градиент вяз-сти 1400-1500 С | 4.799994 | 4.799998 | 5.577143 | 6.190478 | 6.640003 | 6.925717 | 7.047622 | 7.005717 | 6.800002 | 6.430476 | 5.897141 | 5.199996
Влияние Al2O3 при условии CaO/SiO2 = 1,0 и MgO=10%
CaO+SiO2+Al2O3+TiO2= | 100 | 100 | 100 | 100 | 100 | 100 | 100 | 100 | 100 | 100 | 100 | 100
CaO/SiO2 | 1 | 1 | 1 | 1 | 1 | 1 | 1 | 1 | 1 | 1 | 1 | 1
база
Al2O3 | 10 | 5 | 6 | 7 | 8 | 9 | 10 | 11 | 12 | 13 | 14 | 15
CaO | 38.4265 | 41.9265 | 41.4265 | 40.9265 | 40.4265 | 39.9265 | 39.4265 | 38.9265 | 38.4265 | 37.9265 | 37.4265 | 36.9265
SiO2 | 38.4265 | 41.9265 | 41.4265 | 40.9265 | 40.4265 | 39.9265 | 39.4265 | 38.9265 | 38.4265 | 37.9265 | 37.4265 | 36.9265
Al2O3 | 12 | 5 | 6 | 7 | 8 | 9 | 10 | 11 | 12 | 13 | 14 | 15
MgO | 10 | 10 | 10 | 10 | 10 | 10 | 10 | 10 | 10 | 10 | 10 | 10
TiO2 | 1.147 | 1.147 | 1.147 | 1.147 | 1.147 | 1.147 | 1.147 | 1.147 | 1.147 | 1.147 | 1.147 | 1.147
CaO/SiO2 | 1 | 1 | 1 | 1 | 1 | 1 | 1 | 1 | 1 | 1 | 1 | 1
(CaO+MgO)/SiO2 | 1.260237 | 1.238513 | 1.241391 | 1.24434 | 1.247362 | 1.25046 | 1.253637 | 1.256894 | 1.260237 | 1.263668 | 1.26719 | 1.270808
(CaO+MgO)/(SiO2+Al2O3) | 0.9603383 | 1.10655 | 1.084341 | 1.062596 | 1.0413 | 1.020439 | 1 | 0.9799706 | 0.9603383 | 0.9410916 | 0.9222191 | 0.9037101
Результаты
вязкость при т-ре 1350 | 16.58975 | 27.90903 | 26.57832 | 24.98752 | 23.11376 | 21.10345 | 19.21152 | 17.667 | 16.58988 | 15.9988 | 15.85809 | 16.11654
вязкость при т-ре 1400 | 7.799953 | 9.500002 | 8.811443 | 8.271451 | 7.880025 | 7.637165 | 7.542871 | 7.597144 | 7.799984 | 8.151389 | 8.651362 | 9.2999
вязкость при т-ре 1450 | 4.491628 | 4.583655 | 4.235986 | 4.00292 | 3.884401 | 3.878299 | 3.980598 | 4.186465 | 4.491635 | 4.893321 | 5.390385 | 5.982975
вязкость при т-ре 1500 | 2.999959 | 2.800027 | 2.605724 | 2.485709 | 2.439982 | 2.468544 | 2.571394 | 2.748532 | 2.999959 | 3.325674 | 3.725677 | 4.199969
вязкость при т-ре 1550 | 2.233179 | 2.006344 | 1.887693 | 1.818053 | 1.797401 | 1.826569 | 1.90731 | 2.042016 | 2.233177 | 2.482842 | 2.792306 | 3.162063
тем-ра при вяз-сти 25 пуаз | 1328.223 | 1354.298 | 1352.296 | 1349.982 | 1347.06 | 1343.331 | 1338.776 | 1333.601 | 1328.224 | 1323.217 | 1319.2 | 1316.733
тем-ра при вяз-сти 7 пуаз | 1408.647 | 1418.634 | 1413.62 | 1409.776 | 1407.04 | 1405.401 | 1404.952 | 1405.921 | 1408.648 | 1413.518 | 1420.872 | 1430.916
Градиент вяз-сти 25-7 пуаз | 0.2238138 | 0.2797821 | 0.2935211 | 0.3010298 | 0.300096 | 0.2899952 | 0.2720017 | 0.2488916 | 0.2238145 | 0.1993331 | 0.1770397 | 0.1576413
Градиент вяз-сти 1400-1500 С | 4.799994 | 6.699975 | 6.205719 | 5.785742 | 5.440043 | 5.168621 | 4.971478 | 4.848612 | 4.800025 | 4.825716 | 4.925685 | 5.099931
Влияние Al2O3 при условии CaO/SiO2 = 1,2 и MgO=10%
CaO+SiO2+Al2O3+TiO2= | 100 | 100 | 100 | 100 | 100 | 100 | 100 | 100 | 100 | 100 | 100 | 100
CaO/SiO2 | 1 | 1.2 | 1.2 | 1.2 | 1.2 | 1.2 | 1.2 | 1.2 | 1.2 | 1.2 | 1.2 | 1.2
база
Al2O3 | 10 | 5 | 6 | 7 | 8 | 9 | 10 | 11 | 12 | 13 | 14 | 15
CaO | 38.4265 | 45.738 | 45.19255 | 44.64709 | 44.10164 | 43.55618 | 43.01073 | 42.46527 | 41.91982 | 41.37436 | 40.82891 | 40.28345
SiO2 | 38.4265 | 38.115 | 37.66045 | 37.20591 | 36.75136 | 36.29682 | 35.84227 | 35.38773 | 34.93318 | 34.47864 | 34.02409 | 33.56955
Al2O3 | 12 | 5 | 6 | 7 | 8 | 9 | 10 | 11 | 12 | 13 | 14 | 15
MgO | 10 | 10 | 10 | 10 | 10 | 10 | 10 | 10 | 10 | 10 | 10 | 10
TiO2 | 1.147 | 1.147 | 1.147 | 1.147 | 1.147 | 1.147 | 1.147 | 1.147 | 1.147 | 1.147 | 1.147 | 1.147
CaO/SiO2 | 1 | 1.2 | 1.2 | 1.2 | 1.2 | 1.2 | 1.2 | 1.2 | 1.2 | 1.2 | 1.2 | 1.2
(CaO+MgO)/SiO2 | 1.260237 | 1.462364 | 1.465531 | 1.468775 | 1.472099 | 1.475506 | 1.479 | 1.482584 | 1.486261 | 1.490035 | 1.493909 | 1.497889
(CaO+MgO)/(SiO2+Al2O3) | 0.9603383 | 1.292775 | 1.264131 | 1.236194 | 1.208938 | 1.182339 | 1.156372 | 1.131016 | 1.10625 | 1.082052 | 1.058404 | 1.035288
Результаты
вязкость при т-ре 1350 | 16.58975 | 29.64717 | 39.0047 | 52.65857 | 70.75682 | 89.72201 | 101.2716 | 99.15653 | 86.48416 | 71.00383 | 57.60131 | 47.48198
вязкость при т-ре 1400 | 7.799953 | 9.499999 | 9.642854 | 9.809518 | 9.999994 | 10.21428 | 10.45238 | 10.71429 | 11 | 11.30953 | 11.64287 | 12.00002
вязкость при т-ре 1450 | 4.491628 | 4.460931 | 4.062495 | 3.725941 | 3.472226 | 3.323017 | 3.295934 | 3.3993 | 3.62998 | 3.976008 | 4.421515 | 4.950737
вязкость при т-ре 1500 | 2.999959 | 2.699993 | 2.379998 | 2.133335 | 1.960004 | 1.860007 | 1.833342 | 1.88001 | 2.00001 | 2.193343 | 2.460009 | 2.800008
вязкость при т-ре 1550 | 2.233179 | 1.934285 | 1.709764 | 1.547225 | 1.438787 | 1.378092 | 1.360767 | 1.384993 | 1.451609 | 1.563514 | 1.724799 | 1.940155
тем-ра при вяз-сти 25 пуаз | 1328.223 | 1356.307 | 1363.473 | 1368.872 | 1372.767 | 1375.321 | 1376.659 | 1376.92 | 1376.276 | 1374.909 | 1372.983 | 1370.626
тем-ра при вяз-сти 7 пуаз | 1408.647 | 1417.815 | 1415.861 | 1414.496 | 1413.682 | 1413.442 | 1413.839 | 1414.946 | 1416.829 | 1419.543 | 1423.154 | 1427.752
Градиент вяз-сти 25-7 пуаз | 0.2238138 | 0.2926471 | 0.3435876 | 0.3945214 | 0.439938 | 0.4721888 | 0.4841375 | 0.4733574 | 0.4438634 | 0.4032817 | 0.3587749 | 0.3150947
Градиент вяз-сти 1400-1500 С | 4.799994 | 6.800006 | 7.262856 | 7.676184 | 8.03999 | 8.354273 | 8.619035 | 8.834276 | 8.999994 | 9.11619 | 9.182864 | 9.200017

## Расчет вязкости (hidden)
Коэффициенты политермы вязкости конечного шлака
b= | -0.00927066
a= | 13.01424
Зависимость вязкости конечного шлака от температуры
Рассматриваемый период | Температура шлака
| 1350 | 1400 | 1450 | 1500 | 1550
Базовый | 1425.219 | 12.15365 | 2.360807 | 1.343711 | 1.10695
Температура шлака при вязкости 7 пуаз |  |  |  | 1411.693
Температура плавления конечного шлака (при вязкости 25 пуаз)
tпл= | 1388.116 | (25 пуаз)
Градиент вяз-сти 25-7 пуаз |  |  | 0.7634312
Градиент вяз-сти 1400-1500 С |  |  | 10.80994

## Первичный шлак
Температура на входе в зону когезии (Твх.з.ког.), град.С | 1180 |  |  |  |  | ввод данных |  |  | коэффициенты полинома
Cодержание в первичном шлаке FeO (x), % | 0 | 6 | 12 |  | Коэффициенты полинома
FeO*FeO* (x^2) | 0 | 36 | 144 |  | b2 | b1 | b0
Вязкость первичного шлака при содержании FeO и Твх.з.ког., пуаз | 94.8926 | 57.76191 | 47.53196 |  | 0.3736214 | -8.430176 | 94.8926
Температура на выходе из зоны когезии (Твых.з.ког.), град.С | 1300
Вязкость первичного шлака при содержании FeO и Твых.з.ког., пуаз | 13.74896 | 8.279862 | 4.864028 |  | 0.02851753 | -1.082621 | 13.74896
Зависимость от температуры по диаграмме | 1180 | 1392400 | 1643032000 | 1938777760000 | 2287757756800000 | 94.8
первичного эталонного шлака при FeO=0% | 1200 | 1440000 | 1728000000 | 2073600000000 | 2488320000000000 | 65.3
| 1225 | 1500625 | 1838265625 | 2251875390625 | 2758547353515625 | 40.4
| 1250 | 1562500 | 1953125000 | 2441406250000 | 3051757812500000 | 27
| 1300 | 1690000 | 2197000000 | 2856100000000 | 3712930000000000 | 13.7
| 1350 | 1822500 | 2460375000 | 3321506250000 | 4484033437500000 | 8
| b5 | b4 | b3 | b2 | b1 | b0 |  |  |  | 1180 | 1392400 | 1643032000 | 1938777760000 | 2287757756800000 | 94.8
| 9.191974e-11 | -4.54739e-07 | 0.0008002977 | -0.5284936 | 0 | 92402.44 |  | 3.088083e-11 | 9.536257e-22 | 1200 | 1440000 | 1728000000 | 2073600000000 | 2488320000000000 | 65.3
| 3.928341e-11 | 1.861455e-07 | 0.0003133734 | 0.1976799 | 0 | 31391.29 |  | -1.970962e-07 | 3.884689e-14 | 1225 | 1500625 | 1838265625 | 2251875390625 | 2758547353515625 | 40.4
| Проверка | 1180 | 94.8926 |  |  |  |  | 0.0004536617 | 2.058089e-07 | 1250 | 1562500 | 1953125000 | 2441406250000 | 3051757812500000 | 27 | 94.8
[8 empty] | -1.970962e-07 | 3.884689e-14 | 1300 | 1690000 | 2197000000 | 2856100000000 | 3712930000000000 | 13.7
Зависимость от температуры по диаграмме | 1180 | 1392400 | 1643032000 | 1938777760000 | 2287757756800000 | 57.8 |  | 3.088083e-11 | 9.536257e-22 | 1350 | 1822500 | 2460375000 | 3321506250000 | 4484033437500000 | 8
первичного эталонного шлака при FeO=6% | 1200 | 1440000 | 1728000000 | 2073600000000 | 2488320000000000 | 38.1
| 1225 | 1500625 | 1838265625 | 2251875390625 | 2758547353515625 | 24 |  | -1.949654e-11 |  | 1 | 1180 | 1392400 | 1643032000 | 1938777760000 | 0.08033898
| 1250 | 1562500 | 1953125000 | 2441406250000 | 3051757812500000 | 16 |  | 7.887922e-08 |  | 1 | 1200 | 1440000 | 1728000000 | 2073600000000 | 0.05441667
| 1300 | 1690000 | 2197000000 | 2856100000000 | 3712930000000000 | 8.3 |  |  |  | 1 | 1225 | 1500625 | 1838265625 | 2251875390625 | 0.03297959
| 1350 | 1822500 | 2460375000 | 3321506250000 | 4484033437500000 | 5 |  |  |  | 1 | 1250 | 1562500 | 1953125000 | 2441406250000 | 0.0216
| b5 | b4 | b3 | b2 | b1 | b0 |  |  |  | 1 | 1300 | 1690000 | 2197000000 | 2856100000000 | 0.01053846
| 1.106575e-10 | -5.374056e-07 | 0.0009282076 | -0.6014068 | 0 | 101134.3 |  |  |  | 1 | 1350 | 1822500 | 2460375000 | 3321506250000 | 0.005925926
| 1.615838e-11 | 7.656692e-08 | 0.0001288993 | 0.08131134 | 0 | 12912.13
| Проверка | 1200 | 38.22882 | [6 empty] | 0 | 20 | 47600 | 84968000 | 134822240000 | -0.02592232
[10 empty] | 0 | 45 | 108225 | 195233625 | 313097630625 | -0.04735939
Зависимость от температуры по диаграмме | 1180 | 1392400 | 1643032000 | 1938777760000 | 2287757756800000 | 47.6 |  |  |  | 0 | 70 | 170100 | 310093000 | 502628490000 | -0.05873898
первичного эталонного шлака при FeO=12% | 1200 | 1440000 | 1728000000 | 2073600000000 | 2488320000000000 | 28 |  |  |  | 0 | 120 | 297600 | 553968000 | 917322240000 | -0.06980052
| 1225 | 1500625 | 1838265625 | 2251875390625 | 2758547353515625 | 16 |  |  |  | 0 | 170 | 430100 | 817343000 | 1382728490000 | -0.07441306
| 1250 | 1562500 | 1953125000 | 2441406250000 | 3051757812500000 | 10
| 1300 | 1690000 | 2197000000 | 2856100000000 | 3712930000000000 | 4.9 |  |  |  | 0 | 25 | 60625 | 110265625 | 178275390625 | -0.02143707
| 1350 | 1822500 | 2460375000 | 3321506250000 | 4484033437500000 | 3 |  |  |  | 0 | 50 | 122500 | 225125000 | 367806250000 | -0.03281667
| b5 | b4 | b3 | b2 | b1 | b0 |  |  |  | 0 | 100 | 250000 | 469000000 | 782500000000 | -0.04387821
| 1.560774e-10 | -7.541157e-07 | 0.001295456 | -0.8345226 | 0 | 138556.5 |  |  |  | 0 | 150 | 382500 | 732375000 | 1247906250000 | -0.04849074
| 2.88636e-11 | 1.36771e-07 | 0.000230252 | 0.1452459 | 0 | 23064.84
| Проверка | 1250 | 10.19093 | [6 empty] | 0 | 25 | 61875 | 114859375 | 189530859375 | -0.01137959
[10 empty] | 0 | 75 | 189375 | 358734375 | 604224609375 | -0.02244113
[10 empty] | 0 | 125 | 321875 | 622109375 | 1069630859375 | -0.02705367
| 94.8 | 1392400 | 1643032000 | 1938777760000 | 2287757756800000 | 1180 |  |  |  | 0 | 50 | 127500 | 243875000 | 414693750000 | -0.01106154
| 65.3 | 1440000 | 1728000000 | 2073600000000 | 2488320000000000 | 1200 |  |  |  | 0 | 100 | 260000 | 507250000 | 880100000000 | -0.01567407
| 40.4 | 1500625 | 1838265625 | 2251875390625 | 2758547353515625 | 1225
| 27 | 1562500 | 1953125000 | 2441406250000 | 3051757812500000 | 1250
| 13.7 | 1690000 | 2197000000 | 2856100000000 | 3712930000000000 | 1300
| 8 | 1822500 | 2460375000 | 3321506250000 | 4484033437500000 | 1350

## Расчет при 1400 С (hidden)
| Ввод состава шлака | [5 empty] | При температуре |  | 1400
| CaO | 40 | [5 empty] | и | [9 empty] | При температуре 1500 С
| SiO2 | 32.80705 |  |  |  |  | При глиноземе |  | 12
| MgO | 8.560478
| Al2O3 | 10
| CaO/SiO2 | 1.21925
Коэффициенты |  | MgO= | 15 | [6 empty] | Коэффициенты |  | MgO= | 5
| CaO/SiO2 |  |  |  |  | факт | расчет |  |  |  | CaO/SiO2 |  |  |  |  | факт | расчет
| 0.8 | 0.64 | 0.512 | 0.4096 | 0.32768 | 9.5 | 9.5 |  |  |  | 0.8 | 0.64 | 0.512 | 0.4096 | 0.32768 | 11 | 11
1400 | 0.9 | 0.81 | 0.729 | 0.6561 | 0.59049 | 9 | 9 |  |  | 1400 | 0.9 | 0.81 | 0.729 | 0.6561 | 0.59049 | 11 | 11
| 1 | 1 | 1 | 1 | 1 | 7.5 | 7.5 |  |  |  | 1 | 1 | 1 | 1 | 1 | 8 | 8
| 1.07 | 1.1449 | 1.225043 | 1.31079601 | 1.402552 | 6.8 | 6.8 |  |  |  | 1.07 | 1.1449 | 1.225043 | 1.31079601 | 1.402552 | 7.5 | 7.5
| 1.15 | 1.3225 | 1.520875 | 1.74900625 | 2.011357 | 7 | 7 |  |  |  | 1.15 | 1.3225 | 1.520875 | 1.74900625 | 2.011357 | 7 | 7
| 1.2 | 1.44 | 1.728 | 2.0736 | 2.48832 | 12 | 12 |  |  |  | 1.2 | 1.44 | 1.728 | 2.0736 | 2.48832 | 8 | 8
| 26540.62 | -130803.9 | 257109.9 | -251907.1 | 122988.8 | -23920.83 | #N/A |  |  |  | 23645.53 | -120814.7 | 245987.4 | -249388.6 | 125833.2 | -25254.91
| 0 | 0 | 0 | 0 | 0 | 0 | #N/A |  |  |  | 0 | 0 | 0 | 0 | 0 | 0
| 1 | 0 | #N/A | #N/A | #N/A | #N/A | #N/A |  |  |  | 1 | 0 | #N/A | #N/A | #N/A | #N/A
| #NUM! | 0 | #N/A | #N/A | #N/A | #N/A | #N/A |  |  |  | #NUM! | 0 | #N/A | #N/A | #N/A | #N/A
| 19.53333 | 0 | #N/A | #N/A | #N/A | #N/A | #N/A |  |  |  | 15.875 | 0 | #N/A | #N/A | #N/A | #N/A
[11 empty] | #N/A | #N/A | #N/A | #N/A | #N/A | #N/A
[11 empty] | #N/A | #N/A | #N/A | #N/A | #N/A | #N/A
Коэффициенты |  | MgO= | 20 | [6 empty] | Коэффициенты |  | MgO= | 10
[6 empty] | факт | расчет | [8 empty] | факт | расчет
| 0.8 | 0.64 | 0.512 | 0.4096 | 0.32768 | 9 | 9 |  |  |  | 0.8 | 0.64 | 0.512 | 0.4096 | 0.32768 | 10 | 10
1400 | 0.9 | 0.81 | 0.729 | 0.6561 | 0.59049 | 9 | 9 |  |  | 1400 | 0.9 | 0.81 | 0.729 | 0.6561 | 0.59049 | 9.5 | 9.5
| 1 | 1 | 1 | 1 | 1 | 7 | 7 |  |  |  | 1 | 1 | 1 | 1 | 1 | 7.8 | 7.8
| 1.07 | 1.1449 | 1.225043 | 1.31079601 | 1.402552 | 7 | 7 |  |  |  | 1.07 | 1.1449 | 1.225043 | 1.31079601 | 1.402552 | 6.5 | 6.5
| 1.15 | 1.3225 | 1.520875 | 1.74900625 | 2.011357 | 7 | 7 |  |  |  | 1.15 | 1.3225 | 1.520875 | 1.74900625 | 2.011357 | 7.5 | 7.5
| 1.2 | 1.44 | 1.728 | 2.0736 | 2.48832 | 15 | 15 |  |  |  | 1.2 | 1.44 | 1.728 | 2.0736 | 2.48832 | 11 | 11
| 64322.82 | -320116 | 634919.3 | -627225.3 | 308547.1 | -60441.01 | #N/A |  |  |  | -2254.064 | 13025.88 | -28849.62 | 30931.5 | -16169.76 | 3323.867
| 0 | 0 | 0 | 0 | 0 | 0 | #N/A |  |  |  | 0 | 0 | 0 | 0 | 0 | 0
| 1 | 0 | #N/A | #N/A | #N/A | #N/A | #N/A |  |  |  | 1 | 0 | #N/A | #N/A | #N/A | #N/A
| #NUM! | 0 | #N/A | #N/A | #N/A | #N/A | #N/A |  |  |  | #NUM! | 0 | #N/A | #N/A | #N/A | #N/A
| 48 | 0 | #N/A | #N/A | #N/A | #N/A | #N/A |  |  |  | 14.70833 | 0 | #N/A | #N/A | #N/A | #N/A
| #N/A | #N/A | #N/A | #N/A | #N/A | #N/A | #N/A
|  |  |  | Факт | Расчет
MgO=5 | 5 | 25 | 125 | 9.395641 | 9.395641
MgO=10 | 10 | 100 | 1000 | 13.1848 | 13.1848
MgO=15 | 15 | 225 | 3375 | 16.41094 | 16.41094
MgO=20 | 20 | 400 | 8000 | 22.80409 | 22.80409
| 0.00497334 | -0.1604603 | 2.294401 | 1.313477
| 0 | 0 | 0 | 0
| 1 | 0 | #N/A | #N/A
| #NUM! | 0 | #N/A | #N/A
| 96.79243 | 0 | #N/A | #N/A
| #N/A | #N/A | #N/A | #N/A
|  |  |  | При глиноземе |  |  | 5
Коэффициенты |  | MgO= | 15 | [6 empty] | Коэффициенты |  | MgO= | 5
| CaO/SiO2 |  |  |  |  | факт | расчет |  |  |  | CaO/SiO2 |  |  |  |  | факт | расчет
| 0.8 | 0.64 | 0.512 | 0.4096 | 0.32768 | 8.3 | 8.3 |  |  |  | 0.8 | 0.64 | 0.512 | 0.4096 | 0.32768 | 12.1 | 12.1
1400 | 0.9 | 0.81 | 0.729 | 0.6561 | 0.59049 | 8.5 | 8.5 |  |  | 1400 | 0.9 | 0.81 | 0.729 | 0.6561 | 0.59049 | 12 | 12
| 1 | 1 | 1 | 1 | 1 | 9.1 | 9.1 |  |  |  | 1 | 1 | 1 | 1 | 1 | 10 | 10
| 1.07 | 1.1449 | 1.225043 | 1.31079601 | 1.402552 | 9 | 9 |  |  |  | 1.07 | 1.1449 | 1.225043 | 1.31079601 | 1.402552 | 9.8 | 9.8
| 1.15 | 1.3225 | 1.520875 | 1.74900625 | 2.011357 | 9 | 9 |  |  |  | 1.15 | 1.3225 | 1.520875 | 1.74900625 | 2.011357 | 9.6 | 9.6
| 1.2 | 1.44 | 1.728 | 2.0736 | 2.48832 | 10 | 10 |  |  |  | 1.2 | 1.44 | 1.728 | 2.0736 | 2.48832 | 9.3 | 9.3
| 1033.661 | -3803.323 | 4898.994 | -2267.007 | -116.2797 | 263.0541 | #N/A |  |  |  | 10055.06 | -52668.55 | 109756.5 | -113695.6 | 58512.15 | -11949.58
| 0 | 0 | 0 | 0 | 0 | 0 | #N/A |  |  |  | 0 | 0 | 0 | 0 | 0 | 0
| 1 | 0 | #N/A | #N/A | #N/A | #N/A | #N/A |  |  |  | 1 | 0 | #N/A | #N/A | #N/A | #N/A
| #NUM! | 0 | #N/A | #N/A | #N/A | #N/A | #N/A |  |  |  | #NUM! | 0 | #N/A | #N/A | #N/A | #N/A
| 1.748333 | 0 | #N/A | #N/A | #N/A | #N/A | #N/A |  |  |  | 7.793333 | 0 | #N/A | #N/A | #N/A | #N/A
[11 empty] | #N/A | #N/A | #N/A | #N/A | #N/A | #N/A
[11 empty] | #N/A | #N/A | #N/A | #N/A | #N/A | #N/A
Коэффициенты |  | MgO= | 20 | [6 empty] | Коэффициенты |  | MgO= | 10
[6 empty] | факт | расчет | [8 empty] | факт | расчет
| 0.8 | 0.64 | 0.512 | 0.4096 | 0.32768 | 7.8 | 7.8 |  |  |  | 0.8 | 0.64 | 0.512 | 0.4096 | 0.32768 | 8.6 | 8.6
1400 | 0.9 | 0.81 | 0.729 | 0.6561 | 0.59049 | 8 | 8 |  |  | 1400 | 0.9 | 0.81 | 0.729 | 0.6561 | 0.59049 | 10 | 10
| 1 | 1 | 1 | 1 | 1 | 8.5 | 8.5 |  |  |  | 1 | 1 | 1 | 1 | 1 | 9.5 | 9.5
| 1.07 | 1.1449 | 1.225043 | 1.31079601 | 1.402552 | 9.1 | 9.1 |  |  |  | 1.07 | 1.1449 | 1.225043 | 1.31079601 | 1.402552 | 9.2 | 9.2
| 1.15 | 1.3225 | 1.520875 | 1.74900625 | 2.011357 | 9.3 | 9.3 |  |  |  | 1.15 | 1.3225 | 1.520875 | 1.74900625 | 2.011357 | 9.3 | 9.3
| 1.2 | 1.44 | 1.728 | 2.0736 | 2.48832 | 10 | 10 |  |  |  | 1.2 | 1.44 | 1.728 | 2.0736 | 2.48832 | 9.5 | 9.5
| 9337.547 | -46706.99 | 92967.03 | -92023.84 | 45296.8 | -8862.044 | #N/A |  |  |  | -56.38153 | -398.6066 | 2372.176 | -4145.103 | 3043.794 | -806.3793
| 0 | 0 | 0 | 0 | 0 | 0 | #N/A |  |  |  | 0 | 0 | 0 | 0 | 0 | 0
| 1 | 0 | #N/A | #N/A | #N/A | #N/A | #N/A |  |  |  | 1 | 0 | #N/A | #N/A | #N/A | #N/A
| #NUM! | 0 | #N/A | #N/A | #N/A | #N/A | #N/A |  |  |  | #NUM! | 0 | #N/A | #N/A | #N/A | #N/A
| 3.508333 | 0 | #N/A | #N/A | #N/A | #N/A | #N/A |  |  |  | 1.055 | 0 | #N/A | #N/A | #N/A | #N/A
| #N/A | #N/A | #N/A | #N/A | #N/A | #N/A | #N/A
|  |  |  | Факт | Расчет
MgO=5 | 5 | 25 | 125 | 9.29545 | 9.29545
MgO=10 | 10 | 100 | 1000 | 9.558273 | 9.558273
MgO=15 | 15 | 225 | 3375 | 10.82203 | 10.82203
MgO=20 | 20 | 400 | 8000 | 10.77523 | 10.77523
| -0.00308197 | 0.1124777 | -1.095256 | 12.34503
| 0 | 0 | 0 | 0
| 1 | 0 | #N/A | #N/A
| #NUM! | 0 | #N/A | #N/A
| 1.917383 | 0 | #N/A | #N/A
| #N/A | #N/A | #N/A | #N/A
|  |  |  | При глиноземе |  |  | 15
Коэффициенты |  | MgO= | 15 | [6 empty] | Коэффициенты |  | MgO= | 5
| CaO/SiO2 |  |  |  |  | факт | расчет |  |  |  | CaO/SiO2 |  |  |  |  | факт | расчет
| 0.8 | 0.64 | 0.512 | 0.4096 | 0.32768 | 9 | 9 |  |  |  | 0.8 | 0.64 | 0.512 | 0.4096 | 0.32768 | 15.1 | 15.1
1400 | 0.9 | 0.81 | 0.729 | 0.6561 | 0.59049 | 9 | 9 |  |  | 1400 | 0.9 | 0.81 | 0.729 | 0.6561 | 0.59049 | 13 | 13
| 1 | 1 | 1 | 1 | 1 | 7.5 | 7.5 |  |  |  | 1 | 1 | 1 | 1 | 1 | 12 | 12
| 1.07 | 1.1449 | 1.225043 | 1.31079601 | 1.402552 | 8 | 8 |  |  |  | 1.07 | 1.1449 | 1.225043 | 1.31079601 | 1.402552 | 11 | 11
| 1.15 | 1.3225 | 1.520875 | 1.74900625 | 2.011357 | 11.5 | 11.5 |  |  |  | 1.15 | 1.3225 | 1.520875 | 1.74900625 | 2.011357 | 10 | 10
| 1.2 | 1.44 | 1.728 | 2.0736 | 2.48832 | 13 | 13 |  |  |  | 1.2 | 1.44 | 1.728 | 2.0736 | 2.48832 | 9 | 9
| -16190.24 | 78784.51 | -152101.1 | 145672.9 | -69238.75 | 13080.19 | #N/A |  |  |  | -7319.423 | 37284.52 | -75688.29 | 76525.75 | -38541.35 | 7750.793
| 0 | 0 | 0 | 0 | 0 | 0 | #N/A |  |  |  | 0 | 0 | 0 | 0 | 0 | 0
| 1 | 0 | #N/A | #N/A | #N/A | #N/A | #N/A |  |  |  | 1 | 0 | #N/A | #N/A | #N/A | #N/A
| #NUM! | 0 | #N/A | #N/A | #N/A | #N/A | #N/A |  |  |  | #NUM! | 0 | #N/A | #N/A | #N/A | #N/A
| 22.83333 | 0 | #N/A | #N/A | #N/A | #N/A | #N/A |  |  |  | 24.00833 | 0 | #N/A | #N/A | #N/A | #N/A
[11 empty] | #N/A | #N/A | #N/A | #N/A | #N/A | #N/A
[11 empty] | #N/A | #N/A | #N/A | #N/A | #N/A | #N/A
Коэффициенты |  | MgO= | 20 | [6 empty] | Коэффициенты |  | MgO= | 10
[6 empty] | факт | расчет | [8 empty] | факт | расчет
| 0.8 | 0.64 | 0.512 | 0.4096 | 0.32768 | 8 | 8 |  |  |  | 0.8 | 0.64 | 0.512 | 0.4096 | 0.32768 | 10 | 10
1400 | 0.9 | 0.81 | 0.729 | 0.6561 | 0.59049 | 7 | 7 |  |  | 1400 | 0.9 | 0.81 | 0.729 | 0.6561 | 0.59049 | 10 | 10
| 1 | 1 | 1 | 1 | 1 | 6 | 6 |  |  |  | 1 | 1 | 1 | 1 | 1 | 9.3 | 9.3
| 1.07 | 1.1449 | 1.225043 | 1.31079601 | 1.402552 | 8 | 8 |  |  |  | 1.07 | 1.1449 | 1.225043 | 1.31079601 | 1.402552 | 9 | 9
| 1.15 | 1.3225 | 1.520875 | 1.74900625 | 2.011357 | 12 | 12 |  |  |  | 1.15 | 1.3225 | 1.520875 | 1.74900625 | 2.011357 | 11 | 11
| 1.2 | 1.44 | 1.728 | 2.0736 | 2.48832 | 20 | 20 |  |  |  | 1.2 | 1.44 | 1.728 | 2.0736 | 2.48832 | 12 | 12
| 40508.51 | -202663.2 | 404196.9 | -401491.8 | 198523.1 | -39067.54 | #N/A |  |  |  | -19486.94 | 97385.24 | -193443.8 | 190933.9 | -93655.54 | 18276.45
| 0 | 0 | 0 | 0 | 0 | 0 | #N/A |  |  |  | 0 | 0 | 0 | 0 | 0 | 0
| 1 | 0 | #N/A | #N/A | #N/A | #N/A | #N/A |  |  |  | 1 | 0 | #N/A | #N/A | #N/A | #N/A
| #NUM! | 0 | #N/A | #N/A | #N/A | #N/A | #N/A |  |  |  | #NUM! | 0 | #N/A | #N/A | #N/A | #N/A
| 136.8333 | 0 | #N/A | #N/A | #N/A | #N/A | #N/A |  |  |  | 6.208333 | 0 | #N/A | #N/A | #N/A | #N/A
| #N/A | #N/A | #N/A | #N/A | #N/A | #N/A | #N/A
|  |  |  | Факт | Расчет
MgO=5 | 5 | 25 | 125 | 8.294737 | 8.294737
MgO=10 | 10 | 100 | 1000 | 11.55569 | 11.55569
MgO=15 | 15 | 225 | 3375 | 12.54252 | 12.54252
MgO=20 | 20 | 400 | 8000 | 26.03195 | 26.03195
| 0.01970229 | -0.6365509 | 6.752553 | -12.01704
| 0 | 0 | 0 | 0
| 1 | 0 | #N/A | #N/A
| #NUM! | 0 | #N/A | #N/A
| 183.9468 | 0 | #N/A | #N/A
| #N/A | #N/A | #N/A | #N/A
Поправка на глинозем
|  |  | Факт | Расчет | [7 empty] | Состав шлака
Al2O3=5 | 5 | 25 | 9.278281 | 9.278281 |  |  | Вязкость шлака при т-ре |  |  | 1400 С |  | CaO | 40
Al2O3=12 | 12 | 144 | 12.31574 | 12.31574 |  |  | 12.15365 |  |  |  |  | SiO2 | 32.80705
Al2O3=15 | 15 | 225 | 11.50023 | 11.50023 | [7 empty] | MgO | 8.560478
| -0.07057575 | 1.63371 | 2.874123 | [8 empty] | Al2O3 | 10
| 0 | 0 | 0
| 1 | 0 | #N/A | [8 empty] | CaO/SiO2 | 1.21925
| #NUM! | 0 | #N/A

## Расчет при 1500 С
| Ввод состава шлака | [5 empty] | При температуре |  | 1500
| CaO | 40 | [5 empty] | и | [11 empty] | При температуре 1500 С
| SiO2 | 32.80705 |  |  |  |  | При глиноземе |  | 12
| MgO | 8.560478
| Al2O3 | 10
| CaO/SiO2 | 1.21925
Коэффициенты |  | MgO= | 15 | [6 empty] | Коэффициенты |  | MgO= | 5 |  |  |  |  | Коэффициенты |  | MgO= | 5 |  |  |  | Коэффициенты |  | MgO= | 15
| CaO/SiO2 |  |  |  |  | факт | расчет |  |  |  | CaO/SiO2 |  |  |  |  | факт | расчет | [5 empty] | факт | расчет | [5 empty] | факт | расчет
| 0.8 | 0.64 | 0.512 | 0.4096 | 0.32768 | 2.5 | 2.5 |  |  |  | 0.8 | 0.64 | 0.512 | 0.4096 | 0.32768 | 6 | 6 |  | 0.8 | 0.64 | 0.512 | 0.4096 | 6 | 6 |  | 0.8 | 0.64 | 0.512 | 0.4096 | 2.5 | 2.5
1500 | 0.9 | 0.81 | 0.729 | 0.6561 | 0.59049 | 2.5 | 2.5 |  |  | 1500 | 0.9 | 0.81 | 0.729 | 0.6561 | 0.59049 | 6 | 6 | 1500 | 0.9 | 0.81 | 0.729 | 0.6561 | 6 | 6 | 1500 | 0.9 | 0.81 | 0.729 | 0.6561 | 2.5 | 2.5
| 1 | 1 | 1 | 1 | 1 | 2.5 | 2.5 |  |  |  | 1 | 1 | 1 | 1 | 1 | 6 | 6 |  | 1 | 1 | 1 | 1 | 6 | 6 |  | 1 | 1 | 1 | 1 | 2.5 | 2.5
| 1.07 | 1.1449 | 1.225043 | 1.31079601 | 1.402552 | 2.3 | 2.3 |  |  |  | 1.07 | 1.1449 | 1.225043 | 1.31079601 | 1.402552 | 4 | 4 |  | 1.07 | 1.1449 | 1.225043 | 1.31079601 | 4 | 4 |  | 1.07 | 1.1449 | 1.225043 | 1.31079601 | 2.3 | 2.3
| 1.15 | 1.3225 | 1.520875 | 1.74900625 | 2.011357 | 2 | 2 |  |  |  | 1.15 | 1.3225 | 1.520875 | 1.74900625 | 2.011357 | 3.5 | 3.5 |  | 1.15 | 1.3225 | 1.520875 | 1.74900625 | 3.5 | 3.5 |  | 1.15 | 1.3225 | 1.520875 | 1.74900625 | 2 | 2
| 1.2 | 1.44 | 1.728 | 2.0736 | 2.48832 | 1.9 | 1.9 |  |  |  | 1.2 | 1.44 | 1.728 | 2.0736 | 2.48832 | 3 | 3
| -307.6444 | 1815.509 | -4167.481 | 4667.242 | -2557.587 | 552.4612 | #N/A |  |  |  | -31464.72 | 160206.4 | -324441.8 | 326581.4 | -163366.1 | 32490.78 |  |  | 5399.938 | -20980.24 | 30348.94 | -19376.93 | 4614.291 |  |  | 301.8985 | -1200.405 | 1770.847 | -1149.741 | 279.9006
| 0 | 0 | 0 | 0 | 0 | 0 | #N/A |  |  |  | 0 | 0 | 0 | 0 | 0 | 0 |  |  | 0 | 0 | 0 | 0 | 0 |  |  | 0 | 0 | 0 | 0 | 0
| 1 | 0 | #N/A | #N/A | #N/A | #N/A | #N/A |  |  |  | 1 | 0 | #N/A | #N/A | #N/A | #N/A |  |  | 1 | 0 | #N/A | #N/A | #N/A |  |  | 1 | 0 | #N/A | #N/A | #N/A
| #NUM! | 0 | #N/A | #N/A | #N/A | #N/A | #N/A |  |  |  | #NUM! | 0 | #N/A | #N/A | #N/A | #N/A |  |  | #NUM! | 0 | #N/A | #N/A | #N/A |  |  | #NUM! | 0 | #N/A | #N/A | #N/A
| 0.3683333 | 0 | #N/A | #N/A | #N/A | #N/A | #N/A |  |  |  | 9.875 | 0 | #N/A | #N/A | #N/A | #N/A |  |  | 6.2 | 0 | #N/A | #N/A | #N/A |  |  | 0.192 | 0 | #N/A | #N/A | #N/A
[11 empty] | #N/A | #N/A | #N/A | #N/A | #N/A | #N/A |  |  | m4 | m3 | m2 | m1 | bo |  |  | m4 | m3 | m2 | m1 | bo
[11 empty] | #N/A | #N/A | #N/A | #N/A | #N/A | #N/A
Коэффициенты |  | MgO= | 20 | [6 empty] | Коэффициенты |  | MgO= | 10 |  |  |  |  | Коэффициенты |  | MgO= | 10 |  |  |  | Коэффициенты |  | MgO= | 20
[6 empty] | факт | расчет | [8 empty] | факт | расчет | [5 empty] | факт | расчет | [5 empty] | факт | расчет
| 0.8 | 0.64 | 0.512 | 0.4096 | 0.32768 | 2.5 | 2.5 |  |  |  | 0.8 | 0.64 | 0.512 | 0.4096 | 0.32768 | 3.2 | 3.2 |  | 0.8 | 0.64 | 0.512 | 0.4096 | 3.5 | 3.5 |  | 0.8 | 0.64 | 0.512 | 0.4096 | 2.5 | 2.5
1500 | 0.9 | 0.81 | 0.729 | 0.6561 | 0.59049 | 2.5 | 2.5 |  |  | 1500 | 0.9 | 0.81 | 0.729 | 0.6561 | 0.59049 | 3.5 | 3.5 | 1500 | 0.9 | 0.81 | 0.729 | 0.6561 | 3.5 | 3.5 | 1500 | 0.9 | 0.81 | 0.729 | 0.6561 | 2.5 | 2.5
| 1 | 1 | 1 | 1 | 1 | 2.3 | 2.3 |  |  |  | 1 | 1 | 1 | 1 | 1 | 3 | 3 |  | 1 | 1 | 1 | 1 | 3 | 3 |  | 1 | 1 | 1 | 1 | 2.3 | 2.3
| 1.07 | 1.1449 | 1.225043 | 1.31079601 | 1.402552 | 2 | 2 |  |  |  | 1.07 | 1.1449 | 1.225043 | 1.31079601 | 1.402552 | 2.5 | 2.5 |  | 1.07 | 1.1449 | 1.225043 | 1.31079601 | 2.5 | 2.5 |  | 1.07 | 1.1449 | 1.225043 | 1.31079601 | 2 | 2
| 1.15 | 1.3225 | 1.520875 | 1.74900625 | 2.011357 | 2 | 2 |  |  |  | 1.15 | 1.3225 | 1.520875 | 1.74900625 | 2.011357 | 2.5 | 2.5 |  | 1.15 | 1.3225 | 1.520875 | 1.74900625 | 2.5 | 2.5 |  | 1.15 | 1.3225 | 1.520875 | 1.74900625 | 2.5 | 2.5
| 1.2 | 1.44 | 1.728 | 2.0736 | 2.48832 | 2 | 2 |  |  |  | 1.2 | 1.44 | 1.728 | 2.0736 | 2.48832 | 2 | 2
| -3882.664 | 19619.36 | -39406.89 | 39321.67 | -19491.57 | 3842.401 | #N/A |  |  |  | -8192.679 | 40706.36 | -80414.73 | 78933.08 | -38493.28 | 7464.246 |  |  | 557.1117 | -2054.404 | 2808.757 | -1690.11 | 381.6457 |  |  | 992.8416 | -3755.773 | 5295.45 | -3299.591 | 769.3728
| 0 | 0 | 0 | 0 | 0 | 0 | #N/A |  |  |  | 0 | 0 | 0 | 0 | 0 | 0 |  |  | 0 | 0 | 0 | 0 | 0 |  |  | 0 | 0 | 0 | 0 | 0
| 1 | 0 | #N/A | #N/A | #N/A | #N/A | #N/A |  |  |  | 1 | 0 | #N/A | #N/A | #N/A | #N/A |  |  | 1 | 0 | #N/A | #N/A | #N/A |  |  | 1 | 0 | #N/A | #N/A | #N/A
| #NUM! | 0 | #N/A | #N/A | #N/A | #N/A | #N/A |  |  |  | #NUM! | 0 | #N/A | #N/A | #N/A | #N/A |  |  | #NUM! | 0 | #N/A | #N/A | #N/A |  |  | #NUM! | 0 | #N/A | #N/A | #N/A
| 0.3083333 | 0 | #N/A | #N/A | #N/A | #N/A | #N/A |  |  |  | 1.508333 | 0 | #N/A | #N/A | #N/A | #N/A |  |  | m4 | m3 | m2 | m1 | bo |  |  | m4 | m3 | m2 | m1 | bo
| #N/A | #N/A | #N/A | #N/A | #N/A | #N/A | #N/A
|  |  |  | Факт | Расчет
MgO=5 | 5 | 25 | 125 | 1.84066 | 1.84066
MgO=10 | 10 | 100 | 1000 | 1.341394 | 1.341394
MgO=15 | 15 | 225 | 3375 | 1.902275 | 1.902275
MgO=20 | 20 | 400 | 8000 | 1.872295 | 1.872295
| -0.002201346 | 0.08724335 | -1.023268 | 5.051085
| 0 | 0 | 0 | 0
| 1 | 0 | #N/A | #N/A
| #NUM! | 0 | #N/A | #N/A
| 0.2128521 | 0 | #N/A | #N/A
| #N/A | #N/A | #N/A | #N/A
|  |  |  | При глиноземе |  |  | 5
Коэффициенты |  | MgO= | 15 | [6 empty] | Коэффициенты |  | MgO= | 5
| CaO/SiO2 |  |  |  |  | факт | расчет |  |  |  | CaO/SiO2 |  |  |  |  | факт | расчет
| 0.8 | 0.64 | 0.512 | 0.4096 | 0.32768 | 3.3 | 3.3 |  |  |  | 0.8 | 0.64 | 0.512 | 0.4096 | 0.32768 | 4.8 | 4.8
1500 | 0.9 | 0.81 | 0.729 | 0.6561 | 0.59049 | 2.5 | 2.5 |  |  | 1500 | 0.9 | 0.81 | 0.729 | 0.6561 | 0.59049 | 4.5 | 4.5
| 1 | 1 | 1 | 1 | 1 | 2.3 | 2.3 |  |  |  | 1 | 1 | 1 | 1 | 1 | 3 | 3
| 1.07 | 1.1449 | 1.225043 | 1.31079601 | 1.402552 | 2.2 | 2.2 |  |  |  | 1.07 | 1.1449 | 1.225043 | 1.31079601 | 1.402552 | 2.7 | 2.7
| 1.15 | 1.3225 | 1.520875 | 1.74900625 | 2.011357 | 2.1 | 2.1 |  |  |  | 1.15 | 1.3225 | 1.520875 | 1.74900625 | 2.011357 | 2.3 | 2.3
| 1.2 | 1.44 | 1.728 | 2.0736 | 2.48832 | 2.6 | 2.6 |  |  |  | 1.2 | 1.44 | 1.728 | 2.0736 | 2.48832 | 2.8 | 2.8
| 2985.827 | -14433.19 | 27728.95 | -26449.59 | 12515.23 | -2344.932 | #N/A |  |  |  | 12457.09 | -63365.42 | 128426.7 | -129595.1 | 65080.09 | -13000.33
| 0 | 0 | 0 | 0 | 0 | 0 | #N/A |  |  |  | 0 | 0 | 0 | 0 | 0 | 0
| 1 | 0 | #N/A | #N/A | #N/A | #N/A | #N/A |  |  |  | 1 | 0 | #N/A | #N/A | #N/A | #N/A
| #NUM! | 0 | #N/A | #N/A | #N/A | #N/A | #N/A |  |  |  | #NUM! | 0 | #N/A | #N/A | #N/A | #N/A
| 0.94 | 0 | #N/A | #N/A | #N/A | #N/A | #N/A |  |  |  | 5.375 | 0 | #N/A | #N/A | #N/A | #N/A
[11 empty] | #N/A | #N/A | #N/A | #N/A | #N/A | #N/A
[11 empty] | #N/A | #N/A | #N/A | #N/A | #N/A | #N/A
Коэффициенты |  | MgO= | 20 | [6 empty] | Коэффициенты |  | MgO= | 10
[6 empty] | факт | расчет | [8 empty] | факт | расчет
| 0.8 | 0.64 | 0.512 | 0.4096 | 0.32768 | 3 | 3 |  |  |  | 0.8 | 0.64 | 0.512 | 0.4096 | 0.32768 | 3.8 | 3.8
1500 | 0.9 | 0.81 | 0.729 | 0.6561 | 0.59049 | 2.3 | 2.3 |  |  | 1500 | 0.9 | 0.81 | 0.729 | 0.6561 | 0.59049 | 3 | 3
| 1 | 1 | 1 | 1 | 1 | 2.2 | 2.2 |  |  |  | 1 | 1 | 1 | 1 | 1 | 2.8 | 2.8
| 1.07 | 1.1449 | 1.225043 | 1.31079601 | 1.402552 | 2 | 2 |  |  |  | 1.07 | 1.1449 | 1.225043 | 1.31079601 | 1.402552 | 2.5 | 2.5
| 1.15 | 1.3225 | 1.520875 | 1.74900625 | 2.011357 | 2.2 | 2.2 |  |  |  | 1.15 | 1.3225 | 1.520875 | 1.74900625 | 2.011357 | 2 | 2
| 1.2 | 1.44 | 1.728 | 2.0736 | 2.48832 | 2.5 | 2.5 |  |  |  | 1.2 | 1.44 | 1.728 | 2.0736 | 2.48832 | 2.7 | 2.7
| -4336.111 | 22299.74 | -45613.29 | 46391.53 | -23464.89 | 4725.217 | #N/A |  |  |  | 5864.996 | -28392.04 | 54655.74 | -52291.01 | 24856.35 | -4691.231
| 0 | 0 | 0 | 0 | 0 | 0 | #N/A |  |  |  | 0 | 0 | 0 | 0 | 0 | 0
| 1 | 0 | #N/A | #N/A | #N/A | #N/A | #N/A |  |  |  | 1 | 0 | #N/A | #N/A | #N/A | #N/A
| #NUM! | 0 | #N/A | #N/A | #N/A | #N/A | #N/A |  |  |  | #NUM! | 0 | #N/A | #N/A | #N/A | #N/A
| 0.6133333 | 0 | #N/A | #N/A | #N/A | #N/A | #N/A |  |  |  | 1.78 | 0 | #N/A | #N/A | #N/A | #N/A
| #N/A | #N/A | #N/A | #N/A | #N/A | #N/A | #N/A
|  |  |  | Факт | Расчет
MgO=5 | 5 | 25 | 125 | 3.566096 | 3.566096
MgO=10 | 10 | 100 | 1000 | 3.549382 | 3.549382
MgO=15 | 15 | 225 | 3375 | 3.097661 | 3.097661
MgO=20 | 20 | 400 | 8000 | 2.548741 | 2.548741
| 0.0004504095 | -0.02221241 | 0.2510216 | 2.809997
| 0 | 0 | 0 | 0
| 1 | 0 | #N/A | #N/A
| #NUM! | 0 | #N/A | #N/A
| 0.6903422 | 0 | #N/A | #N/A
| #N/A | #N/A | #N/A | #N/A
|  |  |  | При глиноземе |  |  | 15
Коэффициенты |  | MgO= | 15 | [6 empty] | Коэффициенты |  | MgO= | 5
| CaO/SiO2 |  |  |  |  | факт | расчет |  |  |  | CaO/SiO2 |  |  |  |  | факт | расчет
| 0.8 | 0.64 | 0.512 | 0.4096 | 0.32768 | 4.4 | 4.4 |  |  |  | 0.8 | 0.64 | 0.512 | 0.4096 | 0.32768 | 7 | 7
1500 | 0.9 | 0.81 | 0.729 | 0.6561 | 0.59049 | 3.2 | 3.2 |  |  | 1500 | 0.9 | 0.81 | 0.729 | 0.6561 | 0.59049 | 6.4 | 6.4
| 1 | 1 | 1 | 1 | 1 | 3 | 3 |  |  |  | 1 | 1 | 1 | 1 | 1 | 5.7 | 5.7
| 1.07 | 1.1449 | 1.225043 | 1.31079601 | 1.402552 | 3 | 3 |  |  |  | 1.07 | 1.1449 | 1.225043 | 1.31079601 | 1.402552 | 5 | 5
| 1.15 | 1.3225 | 1.520875 | 1.74900625 | 2.011357 | 2.8 | 2.8 |  |  |  | 1.15 | 1.3225 | 1.520875 | 1.74900625 | 2.011357 | 4.2 | 4.2
| 1.2 | 1.44 | 1.728 | 2.0736 | 2.48832 | 2.5 | 2.5 |  |  |  | 1.2 | 1.44 | 1.728 | 2.0736 | 2.48832 | 3.2 | 3.2
| 321.1712 | -1500.486 | 2655.544 | -2168.392 | 766.3646 | -71.20142 | #N/A |  |  |  | -4632.143 | 23125.66 | -45986.43 | 45513.18 | -22418.86 | 4404.298
| 0 | 0 | 0 | 0 | 0 | 0 | #N/A |  |  |  | 0 | 0 | 0 | 0 | 0 | 0
| 1 | 0 | #N/A | #N/A | #N/A | #N/A | #N/A |  |  |  | 1 | 0 | #N/A | #N/A | #N/A | #N/A
| #NUM! | 0 | #N/A | #N/A | #N/A | #N/A | #N/A |  |  |  | #NUM! | 0 | #N/A | #N/A | #N/A | #N/A
| 2.155 | 0 | #N/A | #N/A | #N/A | #N/A | #N/A |  |  |  | 9.955 | 0 | #N/A | #N/A | #N/A | #N/A
[11 empty] | #N/A | #N/A | #N/A | #N/A | #N/A | #N/A
[11 empty] | #N/A | #N/A | #N/A | #N/A | #N/A | #N/A
Коэффициенты |  | MgO= | 20 | [6 empty] | Коэффициенты |  | MgO= | 10
[6 empty] | факт | расчет | [8 empty] | факт | расчет
| 0.8 | 0.64 | 0.512 | 0.4096 | 0.32768 | 4.3 | 4.3 |  |  |  | 0.8 | 0.64 | 0.512 | 0.4096 | 0.32768 | 4.8 | 4.8
1500 | 0.9 | 0.81 | 0.729 | 0.6561 | 0.59049 | 3.1 | 3.1 |  |  | 1500 | 0.9 | 0.81 | 0.729 | 0.6561 | 0.59049 | 4.5 | 4.5
| 1 | 1 | 1 | 1 | 1 | 2.9 | 2.9 |  |  |  | 1 | 1 | 1 | 1 | 1 | 4.2 | 4.2
| 1.07 | 1.1449 | 1.225043 | 1.31079601 | 1.402552 | 2.9 | 2.9 |  |  |  | 1.07 | 1.1449 | 1.225043 | 1.31079601 | 1.402552 | 3.8 | 3.8
| 1.15 | 1.3225 | 1.520875 | 1.74900625 | 2.011357 | 2.7 | 2.7 |  |  |  | 1.15 | 1.3225 | 1.520875 | 1.74900625 | 2.011357 | 3.5 | 3.5
| 1.2 | 1.44 | 1.728 | 2.0736 | 2.48832 | 2.4 | 2.4 |  |  |  | 1.2 | 1.44 | 1.728 | 2.0736 | 2.48832 | 2.8 | 2.8
| 321.1712 | -1500.486 | 2655.544 | -2168.392 | 766.3646 | -71.30142 | #N/A |  |  |  | -6052.335 | 30278.58 | -60319.99 | 59801.17 | -29501.17 | 5797.943
| 0 | 0 | 0 | 0 | 0 | 0 | #N/A |  |  |  | 0 | 0 | 0 | 0 | 0 | 0
| 1 | 0 | #N/A | #N/A | #N/A | #N/A | #N/A |  |  |  | 1 | 0 | #N/A | #N/A | #N/A | #N/A
| #NUM! | 0 | #N/A | #N/A | #N/A | #N/A | #N/A |  |  |  | #NUM! | 0 | #N/A | #N/A | #N/A | #N/A
| 2.155 | 0 | #N/A | #N/A | #N/A | #N/A | #N/A |  |  |  | 2.633333 | 0 | #N/A | #N/A | #N/A | #N/A
| #N/A | #N/A | #N/A | #N/A | #N/A | #N/A | #N/A
|  |  |  | Факт | Расчет
MgO=5 | 5 | 25 | 125 | 2.505234 | 2.505234
MgO=10 | 10 | 100 | 1000 | 2.165895 | 2.165895
MgO=15 | 15 | 225 | 3375 | 2.351959 | 2.351959
MgO=20 | 20 | 400 | 8000 | 2.251959 | 2.251959
| -0.001081957 | 0.04296678 | -0.5230271 | 4.181445
| 0 | 0 | 0 | 0
| 1 | 0 | #N/A | #N/A
| #NUM! | 0 | #N/A | #N/A
| 0.06370499 | 0 | #N/A | #N/A
| #N/A | #N/A | #N/A | #N/A
Поправка на глинозем
|  |  | Факт | Расчет | [7 empty] | Состав шлака
Al2O3=5 | 5 | 25 | 3.613651 | 3.613651 |  |  | Вязкость шлака при т-ре |  |  | 1500 С |  | CaO | 40
Al2O3=12 | 12 | 144 | 1.303806 | 1.303806 |  |  | 1.343711 |  |  |  |  | SiO2 | 32.80705
Al2O3=15 | 15 | 225 | 2.174024 | 2.174024 | [7 empty] | MgO | 8.560478
| 0.06200508 | -1.384064 | 8.983845 | [8 empty] | Al2O3 | 10
| 0 | 0 | 0
| 1 | 0 | #N/A | [8 empty] | CaO/SiO2 | 1.21925
| #NUM! | 0 | #N/A

## Данные с диаграмм (hidden)
ИСХОДНЫЕ ДАННЫЕ ДЛЯ РАСЧЕТА
| Al2O3=12% |  | 1400 С |  |  | Al2O3=12% |  | 1500 С
| MgO= | MgO= | MgO= | MgO= |  | MgO= | MgO= | MgO= | MgO=
CaO/SiO2 | 5 | 10 | 15 | 20 | CaO/SiO2 | 5 | 10 | 15 | 20
0.8 | 11 | 10 | 9.5 | 9 | 0.8 | 6 | 3.2 | 2.5 | 2.5
0.9 | 11 | 9.5 | 9 | 9 | 0.9 | 6 | 3.5 | 2.5 | 2.5
1 | 8 | 7.8 | 7.5 | 7 | 1 | 6 | 3 | 2.5 | 2.3
1.07 | 7.5 | 6.5 | 6.8 | 7 | 1.07 | 4 | 2.5 | 2.3 | 2
1.15 | 7 | 7.5 | 7 | 7 | 1.15 | 3.5 | 2.5 | 2 | 2
1.2 | 8 | 11 | 12 | 15 | 1.2 | 3 | 2 | 1.9 | 2
| Al2O3=5% |  | 1400 С |  |  | Al2O3=5% |  | 1500 С
| MgO= | MgO= | MgO= | MgO= |  | MgO= | MgO= | MgO= | MgO=
CaO/SiO2 | 5 | 10 | 15 | 20 | CaO/SiO2 | 5 | 10 | 15 | 20
0.8 | 12.1 | 8.6 | 8.3 | 7.8 | 0.8 | 4.8 | 3.8 | 3.3 | 3
0.9 | 12 | 10 | 8.5 | 8 | 0.9 | 4.5 | 3 | 2.5 | 2.3
1 | 10 | 9.5 | 9.1 | 8.5 | 1 | 3 | 2.8 | 2.3 | 2.2
1.07 | 9.8 | 9.2 | 9 | 9.1 | 1.07 | 2.7 | 2.5 | 2.2 | 2
1.15 | 9.6 | 9.3 | 9 | 9.3 | 1.15 | 2.3 | 2 | 2.1 | 2.2
1.2 | 9.3 | 9.5 | 10 | 10 | 1.2 | 2.8 | 2.7 | 2.6 | 2.5
| Al2O3=15% |  | 1400 С |  |  | Al2O3=15% |  | 1500 С
| MgO= | MgO= | MgO= | MgO= |  | MgO= | MgO= | MgO= | MgO=
CaO/SiO2 | 5 | 10 | 15 | 20 | CaO/SiO2 | 5 | 10 | 15 | 20
0.8 | 15.1 | 10 | 9 | 8 | 0.8 | 7 | 4.8 | 4.4 | 4.3
0.9 | 13 | 10 | 9 | 7 | 0.9 | 6.4 | 4.5 | 3.2 | 3.1
1 | 12 | 9.3 | 7.5 | 6 | 1 | 5.7 | 4.2 | 3 | 2.9
1.07 | 11 | 9 | 8 | 8 | 1.07 | 5 | 3.8 | 3 | 2.9
1.15 | 10 | 11 | 11.5 | 12 | 1.15 | 4.2 | 3.5 | 2.8 | 2.7
1.2 | 9 | 12 | 13 | 20 | 1.2 | 3.2 | 2.8 | 2.5 | 2.4